## Аналоги
В каталоге указаны товары со схожими потребительскими свойствами, без сравнивания по несопоставимым критериям, а только в целях предоставления информации клиентам для облегчения поиска импортозамещающих товаров.
Наименование | AWS | Наименование GOLDEN BRIDGE
Проволока
Проволока OK Autrod 12.22 | AWS A5.17 EM12K | JQ.EM12K
Проволока OK Autrod 12.32 | AWS A5.17 EH12K | JQ.EH12K
Проволока OK Aristorod 12.50 | AWS A5.18 ER70S-6 | JQ.MG50-6N
Проволока OK Aristorod 12.51 | AWS A5.18 ER70S-6 | JQ.MG50-6
Проволока OK Aristorod 12.63 | AWS A5.18 ER70S-6 | JQ.MG50-6AN
Проволока OK Autrod 12.64 | AWS A5.18 ER70S-6 | JQ.MG50-6A
Проволока OK AristoRod 13.12 (неомедненная проволока) | AWS A5.28 ER80S-B2 | (рекомендуем омедненную проволоку) JQ.MG55-B2A
Проволока OK Autrod 13.23 | AWS A5.28 ER80S-Ni1 | JQ.MG55-Ni1
Проволока OK Aristorod 13.26 (неомедненная проволока) | AWS A5.28 ER80S-G | (рекомендуем омедненную проволоку) JQ.TH550-NQ-II
OK TUBRODUR 60 G M (OK TUBRODUR 15.50) | EN 14700 T Z Fe 2 DIN 8555 MF6-55-GP (условно) | JQ.YD212-1
Проволока OK Aristorod 69 (неомедненная проволока) | AWS A5.28 ER110S-G | (рекомендуем омедненную проволоку) JQ.MG78-G
Проволока OK Aristorod 89 (неомедненная проволока) | AWS A5.28 ER120S-G | (рекомендуем омедненную проволоку) JQ.MG90-G
Проволока OK Autrod 16.95 | AWS 5.9 ER307 | JQ.MG307Si
Проволока OK Autrod 308L | AWS A5.9 ER308L | JQ.MG308L
Проволока OK Autrod 308L SAW | AWS A5.9 ER308L | JQ.MH308L
Проволока OK Autrod 308LSi | AWS A5.9 ER308LSi | JQ.MG308LSi
Проволока OK Autrod 309L | AWS A5.9 ER309L | JQ.MG309L
Проволока OK Autrod 309L SAW | AWS A5.9 ER309L | JQ.MH309L
Проволока OK Autrod 309LSi | AWS A5.9 ER309LSi | JQ.MG309LSi
Проволока OK Autrod 316L SAW | AWS A5.9 ER316L | JQ.MH316L
Проволока OK Autrod 316LSi | AWS A5.9 ER316LSi | JQ.MG316LSi
Проволока OK Autrod 347 SAW | AWS A5.9 ER347 | JQ.MH347
Проволока OK Autrod 385 | AWS A5.9 ER385 | JQ.MG385
Проволока OK Autrod 4043 | AWS A5.10 ER4043 | JQ.SAl4043
Проволока OK Autrod 4047 | AWS A5.10 ER4047 | JQ.SAl4047
Проволока OK Autrod 5087 | AWS A5.10 ER5087 | JQ.SAl5087
Проволока OK Autrod 5183 | AWS A5.10 ER5183 | JQ.SAl5183
Проволока OK Autrod 5356 | AWS A5.10 ER5356 | JQ.SAl5356
Проволока SHIELD-BRIGHT 308L | AWS A5.22 E308LT1-1 | JQ-308L
Проволока SHIELD-BRIGHT 309L | AWS A5.22 E309LT1-1 | JQ-309L
Проволока SHIELD-BRIGHT 316L | AWS A5.22 E316LT1-1 | JQ-316L
Проволока SHIELD-BRIGHT 347L | AWS A5.22 E347LT1-1 | JQ-347L
Проволока FILARC PZ6113 / Supercored 71 | AWS A5.20 : E71T-1C AWS A5.20 : E71T-1M | JQ.YJ501-1（модификация для защитного газа CO2） JQ.YJ501-1（модификация для защитного газа M21）
Проволока Huatong HTW-711 | AWS A5.20 E71T-1C | JQ.YJ501-1
Проволока порошковая DW-100 KOBELCO | AWS A5.20 E71T-1C | JQ.YJ501-1
Проволока FILARC PZ6114S / Supercored 71H | AWS A5.20 : E71T-1C-J H4 | JQ.YJ501-1L（модификация для защитного газа CO2）
Проволока Inconel 625 (Alloy 625) | AWS A5.14 ERNiCrMo-3 | JQ.MGNiCrMo-3
Проволока E71T GS | AWS A5.20 E71T-GS | JC-26
Проволока Fabshield K54 | AWS A5.29 E71T8-Ni1 J | JC-29Ni1
Проволока FABSHIELD X80 | AWS A5.29 E81T8-K2 J | JC-30
Проволока FabCO 91 K2-M | AWS A5.29: E91T1-K2M | JQ-91T1M
Проволока Kiswel K-350HT |  | JQ.YD132-1
Проволока EXATON 19.9.NB | AWS A5.9 ER347 | JQ.MG347 для MIG /JQ.TG347 для TIG
Проволока Nittetsu L-16W | AWS A5.1 E7016-G | J506RH
Проволока LINCOLN ELECTRIC Excalibur 8018-C3 | AWS A5.5 E8018-C3 | JQ.J558N2
Проволока Nittetsu L-60W | AWS 5.5 E9016-G | J606RH
Прутки
Прутки OK Tigrod 12.60 | AWS A5.18 ER70S-3 | JQ.ER50-3
Прутки OK Tigrod 12.64 | AWS A5.18 ER70S-6 | JQ.TG50A
Прутки OK Tigrod 13.12 | AWS A5.28 ER80S-G | JQ.TGR30
Прутки OK Tigrod 13.16 | AWS A5.28 ER80S-B2 | JQ.TGR30-1
Прутки OK Tigrod 13.17 | AWS A5.28 ER90S-B3 | JQ.TGR40-1
Прутки OK Tigrod 13.23 | AWS A5.28 ER80S-Ni1 | JQ.TG55-Ni1
Прутки OK Tigrod 308L | AWS A5.9 ER308L | JQ.TG308L
Прутки OK Tigrod 308LSi | AWS A5.9 ER308LSi | JQ.TG308LSi
Прутки OK Tigrod 309L | AWS A5.9 ER309L | JQ.TG309L
Прутки OK Tigrod 309 Lsi | AWS A5.9 ER309LSi | JQ.TG309LSi
Прутки OK Tigrod 316L | AWS A5.9 ER316L | JQ.TG316L
Прутки OK Tigrod 316 LSi | AWS A5.9 ER316LSi | JQ.TG316LSi
Прутки OK Tigrod 347 | AWS A5.9 ER347 | JQ.TG347
Прутки OK Tigrod 385 | AWS A5.9 ER385 | JQ.TG385
Прутки OK Tigrod NiCr-3 | AWS A5.14 ERNiCr-3 | JQ.TGNiCr-3
Прутки OK Tigrod NiCrMo-3 (OK Tigrod 19.82) | AWS A5.14 ERNiCrMo-3 | JQ.TGNiCrMo-3
Прутки OK Tigrod 2209 | AWS A5.9 ER2209 | JQ.TG2209
Прутки OK Tigrod 4043 | AWS A5.10 ER4043 | JQ.SAl4043
Прутки OK Tigrod 4047 | AWS A5.10 ER4047 | JQ.SAl4047
Прутки OK Tigrod 5087 | AWS A5.10 R5087 | JQ.SAl5087
Прутки OK Tigrod 5183 | AWS A5.10 : R5183 | JQ.SAl5183
Прутки OK Tigrod 5356 | AWS A5.10 : R5356 | JQ.SAl5356
Электроды
Электроды OK 46.00 | AWS A5.1 E6013 | J38.10
Электроды OK 48.04 | AWS A5.1 E7018 | JQ.E7018
Электроды OK 48.08 | AWS A5.5 E7018-G H4 | J507Ni
Электроды OK 55.00 | AWS A5.1 E7018-1 H4 | JQ.E7018-1
Электроды OK 61.30 | AWS A5.4 E308L-16 | A002
Электроды OK 61.35 | AWS A5.4 E308L-16 | JQ.A002LT
Электроды OK 61.85 | AWS A5.4 E347-15 | A137
Электроды OK 61.80 | AWS A5.4 E347L-16 | JQ.E347L
Электроды OK 63.30 | AWS A5.4 E316L-16 | A022 (рекомендуется A022-16)
Электроды OK 63.80 | AWS A5.4 E318-16 | A212
Электроды OK 67.50 | AWS A5.4 E2209-16 | JQ.S2209
Электроды OK 67.60/OK 67.75 | AWS A5.4 E309L-16 | A062 (рекомендуется A062-16)
Электроды OK 67.70 | AWS A5.4 E309LMo-16 | A042
Электроды OK 68.53 | AWS A5.4 : E2594-16 | JQ.S2594
Электроды OK 69.33 | AWS A5.4 E385-16 | JQ.E385
Электроды OK 73.68 | AWS A5.5 E8018-C1 | W707Ni
Электроды OK 74.70 | AWS A5.5 : E9015-G | J607
Электроды OK 76.16 | AWS A5.5 E8018-B2 H4 | R306Fe
Электроды OK 76.18 | AWS A5.5 E8018-B2 | R306Fe
Электроды OK 76.26/76.28 | AWS A5.5 E9018-B3 | R407
Электроды OK 76.35 | AWS A5.5 E8015-B6 | R517
Электроды OK 92.45/OK NiCrMo-3 | AWS A5.11 ENiCrMo-3 | JQ.ENiCrMo-3
Электроды OK NiCrFe-3 | AWS A5.11 ENiCrFe-3 | JQ.ENiCrFe-3
Электроды FILARC 98S | AWS A5.5 E9015-G | J607RH
Электроды FILARC 35S | AWS A5.1 E7018-1 | JQ.E7018-1
Электроды ESAB PIPEWELD 6010 PLUS | AWS A5.1 E6010 | E6010
Электроды KISWEL KH-500W | AWS A5.1 E7016 | J506